## Tabelle2
Probe | Vorbehandlung | Kennung | Ra_nf [µm]
unbehandelt_01 | keine |  | 0.894
geschliffen_P80 | geschliffen |  | 0.224
geschliffen_P500 | geschliffen |  | 0.238
geschliffen_P800 | geschliffen |  | 0.138
geschliffen_P1200 | geschliffen |  | 0.127
gps_5bar | GPS |  | 0.841
gps_7bar | GPS |  | 0.975
pp_100V_30s | plasmapoliert | PP800a | 0.252
pp_100V_60s | plasmapoliert | PP801a | 0.27
pp_100V_2min | plasmapoliert | PP802a | 0.257
pp_100V_4min | plasmapoliert | PP803a | 0.249
pp_100V_8min | plasmapoliert | PP804a | 0.256
pp_100V_16min | plasmapoliert | PP805a | 0.291
pp_100V_120s | plasmapoliert | PP789a | 0.238
pp_100V_120s | plasmapoliert | PP789b | 0.253
pp_100V_120s | plasmapoliert | PP789c | 0.229
pp_100V_30s | plasmapoliert | PP790a | 0.296833333333333
pp_100V_30s | plasmapoliert | PP790b | 0.280666666666667
pp_100V_30s | plasmapoliert | PP790c | 0.297833333333333
unbehandelt_02 | keine | PP791a | 0.226666666666667
unbehandelt_03 | keine | PP791b | 0.232833333333333
unbehandelt_04 | keine | PP791c | 0.227666666666667